## HIDROMETRÍA
U.L.A. | FACULTAD DE INGENIERÍA
DPTO. DE VÍAS - LAB, MECÁNICA DE SUELOS Y PAVIMENTOS
ANÁLISIS GRANULOMÉTRICO POR HIDROMETRÍA (SEDIMENTACIÓN)
OBRA: | Construcción de carreteras la Ranchería
SITUACIÓN: | Lagunillas estado Mérida. |  |  |  | PROGRESIVA: | 6+825,000 |  | DATOS
PERFORACIÓN: |  | CALICATA Nº | C3M1 |  | Nº LABORATORIO: | 1 |  | RESULTADOS
HIDROMETRO: | 152H | AGENTE DISPERSANTE |  | NaPO3 | CONCENTRACION | 0,05 N
COORECCION POR DEFLOCULANTE Cd |  | 8 | CORRECCION POR MENISCO , Cm |  | 1
VOLUMEN DEL HIDROMETRO |  | 67,2 cm3 | Ws, gr. | 50 | Gs: | 2.71 | a= | 0.9867594
FECHA | HORA | TIEMPO (min) | R'M | T ºc | CT | RHC | WD1 % | R´H+CM | L(cm) | L/t (cm/min) | K | D (mm) | % QUE PASA
|  | 1 | 52.5 | 20.5 | 0.1 | 44.6 | 88.01893 | 53.5 | 7.5 | 7.5 | 0.0133 | 0.03642355 | 57.21231
|  | 2 | 50 | 20.5 | 0.1 | 42.1 | 83.08514 | 51 | 7.9 | 3.95 | 0.0133 | 0.02643323 | 54.00534
|  | 4 | 46.25 | 20.5 | 0.1 | 38.35 | 75.68444 | 47.25 | 8.55 | 2.1375 | 0.0133 | 0.01944485 | 49.19489
|  | 8 | 43.5 | 20.5 | 0.1 | 35.6 | 70.25727 | 44.5 | 9 | 1.125 | 0.0133 | 0.01410678 | 45.66722
|  | 15 | 40.5 | 20.5 | 0.1 | 32.6 | 64.33671 | 41.5 | 9.5 | 0.6333333 | 0.0133 | 0.01058444 | 41.81886
|  | 30 | 37 | 20.5 | 0.1 | 29.1 | 57.42939 | 38 | 10.1 | 0.3366667 | 0.0133 | 0.007717057 | 37.32911
2010-10-04 | 11:45 | 60 | 32 | 21 | 0.2 | 24.2 | 47.75915 | 33 | 10.9 | 0.1816667 | 0.0133 | 0.005668776 | 31.04345
2010-10-04 | 1:45 | 180 | 26 | 21 | 0.2 | 18.2 | 35.91804 | 27 | 11.9 | 0.06611111 | 0.0133 | 0.003419707 | 23.34673
2010-10-04 | 2:45 | 240 | 22 | 21.5 | 0.3 | 14.3 | 28.22132 | 23 | 12.5 | 0.05208333 | 0.0132 | 0.003012474 | 18.34386
2010-10-04 | 3:45 | 300 | 18 | 20.5 | 0.1 | 10.1 | 19.93254 | 19 | 13.2 | 0.044 | 0.0133 | 0.002789832 | 12.95615
2010-10-05 | 6:00 | 435 | 15 | 20 | 0 | 7 | 13.81463 | 16 | 13.7 | 0.03149425 | 0.0134 | 0.002378047 | 8.97951
2010-10-05 | 8:00 | 1275 | 11 | 18 | -0.5 | 2.5 | 4.933797 | 12 | 14.3 | 0.01121569 | 0.0138 | 0.001461477 | 3.206968
% PASANTE TAMIZ Nº 200 |  | 65