## Limites de Consistencia
U.L.A. | FACULTAD DE INGENIERÍA
| DPTO. DE VÍAS - LAB, MECÁNICA DE SUELOS Y PAVIMENTOS | [6 empty] | DATOS
DENSIDAD RELATIVA | [7 empty] | RESULTADOS
OBRA: | Construcción de carreteras la Ranchería
SITUACIÓN: | Lagunillas estado Mérida. |  |  |  | PROGRESIVA: | 6+825,000
PERFORACIÓN: |  | CALICATA Nº | C3M1 |  | Nº LABORATORIO: | 1
LIMITE LIQUIDO |  |  |  |  | LIMITE PLASTICO |  | LIMITE DE CONTRACCION
Nº DE CAIDAS | 17 | 24 | 33
Nº DE CAPSULA | 6 | 81 | 108 |  | 103 | 54 | Nº DE CAPSULA | E61
WTh , gr | 24.724 | 26.236 | 25.784 |  | 13.25 | 13.427 | WTh , gr | 56.188
WTs , gr | 21.367 | 22.629 | 22.191 |  | 12.934 | 12.963 | V1= V CAPSULA | 16.65
W CAPSULA | 10.753 | 10.084 | 10.531 |  | 11.319 | 10.724 | W CAPSULA | 23.585
W ω | 3.357 | 3.607 | 3.593 |  | 0.316 | 0.464 | WTs , gr | 49.689
W SECO , gr | 10.614 | 12.545 | 11.66 |  | 1.615 | 2.239 | H prom cm | 1.15
ω , (%) | 31.62804 | 28.75249 | 30.81475 |  | 19.56656 | 20.72354 | Diametro cm | 3.98
[7 empty] | V2= V SECO | 14.30717
[7 empty] | W ω | 6.499
LL: | 30.33256 | LP: | 20.14505 | LC | 15.9216 |  | W SECO , gr | 26.104
| IP: | 10.18751 | IC: | 4.223451 |  |  | L.C, (%) | ???????
| TIPO DE SUELO: | [5 empty] | (P.R.A.) | 15.9216
Ll = A*Ln(x)+B
[7 empty] | A= | -1.3242
[7 empty] | B= | 34.595
25