## Compresion Simple
U.L.A. | FACULTAD DE INGENIERÍA
DPTO. DE VÍAS - LAB, MECÁNICA DE SUELOS Y PAVIMENTOS
ENSAYO DE COMPRESIÓN SIMPLE | [6 empty] | DATOS
OBRA: | Construcción de carreteras la Ranchería | [5 empty] | RESULTADOS
SITUACIÓN: | Lagunillas estado Mérida. |  |  |  | PROGRESIVA: | 6+825,000
PERFORACIÓN: |  | CALICATA Nº | C3M1 |  | Nº LABORATORIO: | 1
Diámetro | 5.03 | cm. |  |  | γd max | 1.874974 | gr/cm3
Alt. Inicial | 11.8 | cm. |  |  | Gs: | 2071
Area | 19.87128 | cm2, |  |  | W% | 13 | %
Volumen | 234.4811 | cm3, |  |  | Ang. Rotura | 57 | º
P. Humedo | 496.8 | gr. |  |  | qumax | 1.10119 | (Kg/cm2)
P. Unitario | 2.118721 | gr/cm3 |  |  | Cohesión
Alt. Final | 11.385 | cm,
∆h (m.m.) | ε | 1-ε | Ac (cm2) | C (Nw) | C (kg) | σ (Kg/cm2) | ε %
0.1 | 0.0008474576 | 0.9991525 | 19.88813 | 20 | 2.040816 | 0.1026148 | 0.08474576
0.22 | 0.001864407 | 0.9981356 | 19.9084 | 40 | 4.081633 | 0.2050207 | 0.1864407
0.41 | 0.003474576 | 0.9965254 | 19.94057 | 60 | 6.122449 | 0.3070349 | 0.3474576
0.67 | 0.005677966 | 0.994322 | 19.98475 | 80 | 8.163265 | 0.4084747 | 0.5677966
0.93 | 0.007881356 | 0.9921186 | 20.02914 | 100 | 10.20408 | 0.5094619 | 0.7881356
1.2 | 0.01016949 | 0.9898305 | 20.07544 | 120 | 12.2449 | 0.6099443 | 1.016949
1.49 | 0.01262712 | 0.9873729 | 20.12541 | 140 | 14.28571 | 0.7098348 | 1.262712
1.8 | 0.01525424 | 0.9847458 | 20.1791 | 160 | 16.32653 | 0.8090813 | 1.525424
2.15 | 0.01822034 | 0.9817797 | 20.24006 | 180 | 18.36735 | 0.9074749 | 1.822034
2.58 | 0.02186441 | 0.9781356 | 20.31547 | 200 | 20.40816 | 1.004563 | 2.186441
2.98 | 0.02525424 | 0.9747458 | 20.38612 | 220 | 22.44898 | 1.10119 | 2.525424
3.58 | 0.03033898 | 0.969661 | 20.49302 | 230 | 23.46939 | 1.145238 | 3.033898
3.81 | 0.03228814 | 0.9677119 | 20.53429 | 230 | 23.46939 | 1.142936 | 3.228814
4.15 | 0.03516949 | 0.9648305 | 20.59562 | 230 | 23.46939 | 1.139533 | 3.516949