## Introducción
Las casillas en gris son los datos, los valores que se deben modifican.
Las casillas en cualquier otro color no se deben modificar por lo que su contenido está protegido
pero no oculto para así poder ver las fórmulas.
Las casillas que tienen la esquina superior derecha en rojo contienen comentarios, para verlos
sólo hay que situar el puntero del ratón sobre dicha casilla.
No se debe dar por supuesto que los contenidos de estas hojas están libres de errores, por lo que
se os recomienda que los reviséis antes de su utilización.
Nota:
La geotecnia no se resume en simples datos que puedan ser introducidos | Jordi González Boada
en hojas de cálculo sin más ni más; se deben manejar los datos que se | Geólogo nº 230 I.C.O.G.A.
tienen con criterio, por lo que no me hago responsable de los resultados
que obtengáis de las hojas de cálculo ni de la utilización que hagáis de | geologo@jordigonzalezboada.com
los mismos. | http://www.jordigonzalezboada.com

## Clasificación suelos
| SISTEMA DE CLASIFICACIÓN DE SUELOS UNIFICADO "U.S.C.S." | [8 empty] | SISTEMA DE CLASIFICACIÓN DE SUELOS AASHTO
| DIVISIONES |  | Símbolos del | NOMBRES TÍPICOS | IDENTIFICACIÓN DE LABORATORIO |  |  | Clasificación | Materiales granulares | [6 empty] | Materiales limoso arcilloso
| PRINCIPALES |  | grupo |  |  |  |  | general | (35% o menos pasa por el tamiz Nº 200 | [6 empty] | (más del 35% pasa el tamiz Nº 200)
SUELOS DE GRANO GRUESO | GRAVAS | Gravas límpias | GW | Gravas, bien graduadas, mezclas grava-arena, pocos finos o sin finos. | Determinar porcentaje de grava y arena en la curva granulométrica. Según el porcentaje de finos (fracción inferior al tamiz número 200). Los suelos de grano grueso se clasifican como sigue: | Cu=D60/D10>4 Cc=(D30)2/D10xD60 entre 1 y 3 |  |  | A-1 | [9 empty] | A-7
| Más de la mitad de la fracción gruesa es retenida por el tamiz número 4 (4,76 mm) | [6 empty] | Grupo: | A-1-a | A-1-b | A-3 | A-2-4 | A-2-5 | A-2-6 | A-2-7 | A-4 | A-5 | A-6 | A-7-5
|  | (sin o con pocos finos) | [16 empty] | A-7-6
|  |  | GP | Gravas mal graduadas, mezclas grava-arena, pocos finos o sin finos. |  | No cumplen con las especificaciones de granulometría para GW. |  | Porcentaje que pasa:
[8 empty] | Nº 10 (2mm) | 50 máx | - | - | - |  |  |  | -
[8 empty] | Nº 40 (0,425mm) | 30 máx | 50 máx | 51 mín | - |  |  |  | -
|  | Gravas con finos | GM | Gravas limosas, mezclas grava-arena-limo. |  | Límites de Atterberg debajo de la línea A o IP<4. | Encima de línea A con IP entre 4 y 7 son casos límite que requieren doble símbolo. | Nº 200 (0,075mm) | 15 máx | 25 máx | 10 máx | 35 máx |  |  |  | 36 min
Características de la
Más de la mitad del material retenido en el tamiz número 200 |  | (apreciable cantidad de finos) | [5 empty] | fracción que pasa por
|  |  | GC | Gravas arcillosas, mezclas grava-arena-arcilla. |  | Límites de Atterberg sobre la línea A con IP>7. |  | el tamiz Nº 40
[8 empty] | Límite líquido | - |  | - | 40 máx | 41 mín | 40 máx | 41 mín | 40 máx | 41 mín | 40 máx | 41 mín (2)
[8 empty] | Indice de plasticidad | 6 máx |  | NP (1) | 10 máx | 10 máx | 11 mín | 11 mín | 10 máx | 10 máx | 11 mín | 11 mín
| ARENAS | Arenas límpias | SW | Arenas bien graduadas, arenas con grava, pocos finos o sin finos. | <5%->GW,GP,SW,SP. | Cu=D60/D10>6 Cc=(D30)2/D10xD60 entre 1 y 3 |  | Constituyentes | Fracmentos de |  | Arena fina | Grava y arena arcillosa o limosa |  |  |  | Suelos limosos |  | Suelos arcillosos
| Más de la mitad de la fracción gruesa pasa por el tamiz número 4 (4,76 mm) | [6 empty] | principales | roca, grava y arena
|  | (pocos o sin finos) |  |  | >12%->GM,GC,SM,SC. |  |  | Características | Excelente a bueno | [6 empty] | Pobre a malo
|  |  | SP | Arenas mal graduadas, arenas con grava, pocos finos o sin finos. |  | Cuando no se cumplen simultáneamente las condiciones para SW. |  | como subgrado
[5 empty] | 5 al 12%->casos límite que requieren usar doble símbolo. |  |  | (1): | No plástico
[8 empty] | (2): | El índice de plasticidad del subgrupo A-7-5 es igual o menor al LL menos 30
|  | Arenas con finos | SM | Arenas limosas, mezclas de arena y limo. |  | Límites de Atterberg debajo de la línea A o IP<4. | Los límites situados en la zona rayada con IP entre 4 y 7 son casos intermedios que precisan de símbolo doble. |  | El índice de plasticidad del subgrupo A-7-6 es mayor que LL menos 30
(apreciable cantidad de finos)
|  |  | SC | Arenas arcillosas, mezclas arena-arcilla. |  | Límites de Atterberg sobre la línea A con IP>7.
SUELOS DE GRANO FINO | Limos y arcillas: |  | ML | Limos inorgánicos y arenas muy finas, limos límpios, arenas finas, limosas o arcillosa, o limos arcillosos con ligera plásticidad.
Límite líquido menor de 50
|  |  | CL | Arcillas inorgánicas de plasticidad baja a media, arcillas con grava, arcillas arenosas, arcillas limosas.
|  |  | OL | Limos orgánicos y arcillas orgánicas limosas de baja plasticidad.
| Limos y arcillas: |  | MH | Limos inorgánicos, suelos arenosos finos o limosos con mica o diatomeas, limos elásticos.
Límite líquido mayor de 50
Más de la mitad del material pasa por el tamiz número 200
|  |  | CH | Arcillas inorgánicas de plasticidad alta.
|  |  | OH | Arcillas orgánicas de plasticidad media a elevada; limos orgánicos.
Suelos muy orgánicos |  |  | PT | Turba y otros suelos de alto contenido orgánico.
CLASIFICAR

## Clasificación
Tamiz | Pasa | Pasante | Retenido | Retenido | Clasificación AAHSTO
(mm) | (%) | (%) | acumulado (%) | parcial (%) |  |  |  |  | Sistema unificado de clasificación de suelos (S.U.C.S.) | [7 empty] | D60 | D30 | D10
100 | 100 | 100 | 0 | 0 | 40 | 0 | 40 | 10
80 | 100 | 100 | 0 | 0 | 40 | 70 | 100 | 70 |  |  |  | Suelo de partículas gruesas.
63 | 100 | 100 | 0 | 0
50 | 100 | 100 | 0 | 0 | 0 | 10 | [5 empty] | Suelo de partículas gruesas con finos (suelo sucio).
40 | 97.57709 | 97.57709 | 2.422907 | 2.422907 | 100 | 10
25 | 95.59471 | 95.59471 | 4.405286 | 1.982379 |  |  |  |  | SI | SI | TRUE | Grava
20 | 89.86784 | 89.86784 | 10.13216 | 5.726872 | [8 empty] | FALSE | FALSE
12.5 | 82.37885 | 82.37885 | 17.62115 | 7.488987 | [8 empty] | FALSE | FALSE
10 | 74.88987 | 74.88987 | 25.11013 | 7.488987 | [8 empty] | FALSE | FALSE
6.3 | 67.40088 | 67.40088 | 32.59912 | 7.488987 | [8 empty] | TRUE | TRUE | limosa | GM
5 | 61.89427 | 61.89427 | 38.10573 | 5.506608 | [8 empty] | FALSE | FALSE |  |  | 4.615258
2 | 47.12382 | 47.12382 | 52.87618 | 14.77045 | [8 empty] | FALSE | FALSE
1.25 | 41.99898 | 41.99898 | 58.00102 | 5.124846 | [8 empty] | FALSE | FALSE
0.4 | 38.18629 | 38.18629 | 61.81371 | 3.812687 | [8 empty] | FALSE | FALSE
0.16 | 33.37834 | 33.37834 | 66.62166 | 4.807947 | [8 empty] | FALSE | FALSE |  |  |  | 0.1022408
0.08 | 28.69914 | 28.69914 | 71.30086 | 4.679207 | [8 empty] | FALSE | FALSE |  |  | 4.615258 | 0.1022408 | #DIV/0!
[14 empty] | TRUE | con arena |  | TRUE | TRUE | FALSE
Límite líquido LL | 24.1 | % | [6 empty] | SI | No | FALSE
Límite plastico LP | 23.6 | % | [10 empty] | FALSE | FALSE
Índice plasticidad IP | 0.5 | % | [10 empty] | FALSE | FALSE
[5 empty] | Material granular | [7 empty] | FALSE | FALSE
Pasa tamiz Nº 4 (5mm): |  |  | 61.89427 | % | Excelente a bueno como subgrado | [7 empty] | TRUE | FALSE
Pasa tamiz Nº 200 (0,080 mm): |  |  | 28.69914 | % | A-2-4 Grava y arena arcillosa o limosa | [7 empty] | FALSE | FALSE
D60: |  |  | 4.615258 | mm |  |  |  | -2 |  |  |  |  | FALSE | FALSE
D30: |  |  | 0.1022408 | mm | Valor del índice de grupo (IG): |  |  | 0 |  |  |  |  | FALSE | FALSE
D10 (diámetro efectivo): |  |  |  | mm | [8 empty] | FALSE | FALSE
Coeficiente de uniformidad (Cu): | [12 empty] | FALSE | FALSE
Grado de curvatura (Cc): | [12 empty] | FALSE | FALSE
FALSE
[9 empty] | No |  |  |  | FALSE | FALSE
[13 empty] | FALSE | FALSE
[13 empty] | FALSE | FALSE
[13 empty] | TRUE | FALSE
[13 empty] | FALSE | FALSE
[13 empty] | FALSE | FALSE
[13 empty] | FALSE | FALSE
Suelo de partículas gruesas. Suelo de partículas gruesas con finos (suelo sucio).
[9 empty] | Grava | limosa con arena |  | GM | Grava limosa con arena GM
Clasificación AAHSTO
Material granular
Excelente a bueno como subgrado
[11 empty] | A-2-4 | Grava y arena arcillosa o limosa
-7.2 |  | 0
15.732 |  | 25.48 | 4.0004
82.8 |  | 100 | 58.4
50 |  | 0 | 4 | 10
50 |  | 60 | 4 | 25
Material granular
30 |  | 8 | 20 | #REF! |  |  |  |  | Excelente a bueno como subgrado
30 |  | 20 | 25.48 | 4 |  |  |  |  | A-2-4 | Grava y arena arcillosa o limosa | A-2-4 Grava y arena arcillosa o limosa
7 |  | 10
7 |  | 30
Sistema unificado de clasificación de suelos (S.U.C.S.)
Suelo de partículas gruesas. Suelo de partículas gruesas con finos (suelo sucio).
Grava limosa con arena GM
OH ó MH
CH
CL
ML ú OL
CL - ML
ML
Línea A
Línea B
A-6
A-2-6
A-4
A-2-4
A-7-6
A-5
A-2-5
A-7-5
A-2-7
Note on B2: Tamices: Se han puesto los tamices que la norma UNE 103101/95 considera que pueden ser idóneos.
Note on C2: Se introducen los porcentajes que pasan por cada tamiz; no es necesario poner el porcentaje cuando este es igual al 100%
Note on J24: La figura de encima se utiliza para clasificar la fracción limoso-arcillosa. Cuanto más a la izquierda en la clasificación (en la otra hoja) mejor como subgrado.
Note on E27: D60: Diámetro de las partículas que cumple la condición: % pasa=60% Necesario cuando el 12% o menos del material pasa por el tamiz 200 (0.08 mm).
Note on E28: D30: Diámetro de las partículas que cumple la condición: % pasa=30% Necesario cuando el 12% o menos del material pasa por el tamiz 200 (0.08 mm).
Note on K28: El valor del índice de grupo va entre parentesis después de la clasificación de grupo. Ej.: A-2-6 (3) Cuanto más bajo sea el índice de grupo mejor es la calidad del material para subgrado.
Note on E29: D10: Diámetro de las partículas que cumple la condición: % pasa=10% Necesario cuando el 12% o menos del material pasa por el tamiz 200 (0.08 mm).

## Clasificación (2)
Tamiz | Pasa | Pasante
(mm) | (%) | (%) |  |  |  | Sistema unificado de clasificación de suelos (S.U.C.S.) | [7 empty] | D60 | D30 | D10
100 | 100 | 100 | D60: | 42.70142 | mm
80 | 100 | 100 | D30: | 12.5 | mm |  |  |  | Suelo de partículas gruesas.
63 | 85.4 | 85.4 | D10 (diámetro efectivo): | 0.2712195 | mm
50 | 75.4 | 75.4 | Coeficiente de uniformidad (Cu): | 157.4423 | [9 empty] | 42.70142
40 | 54.3 | 54.3 | Grado de curvatura (Cc): | 13.49139 |  |  |  |  | ( Nomenclatura con símbolo doble).
25 | 44.2 | 44.2 |  |  |  | SI | SI | TRUE | Grava
20 | 39.7 | 39.7 | [7 empty] | FALSE | FALSE |  |  |  | 12.5
12.5 | 30 | 30 | [7 empty] | FALSE | FALSE |  |  |  | 12.5
10 | 27.2 | 27.2 | [7 empty] | FALSE | FALSE
6.3 | 24.4 | 24.4 | [7 empty] | FALSE | FALSE
5 | 21.6 | 21.6 | [7 empty] | FALSE | FALSE
2 | 18.4 | 18.4 | [7 empty] | FALSE | FALSE
1.25 | 16.9 | 16.9 | [7 empty] | TRUE | TRUE | mal graduada | GP
0.4 | 12.2 | 12.2 | Sistema unificado de clasificación de suelos (S.U.C.S.) | [6 empty] | FALSE | FALSE |  |  |  |  | 0.2712195
0.16 | 8.1 | 8.1 | Suelo de partículas gruesas.( Nomenclatura con símbolo doble). | [6 empty] | TRUE | TRUE | con limo | GM
0.08 | 6.3 | 6.3 | Grava mal graduada con limo con arena GP GM | [6 empty] | FALSE | FALSE |  |  | 42.70142 | 12.5 | 0.2712195
[11 empty] | TRUE | con arena |  | TRUE | TRUE | TRUE
Límite líquido, LL: | 0 | % | Grava mal graduada con limo con arena GP GM |  |  | SI | No | FALSE
Límite plastico, LP: | 0 | % | [7 empty] | FALSE | FALSE |  |  | Pasa tamiz Nº 4 (5mm): | 21.6 | %
Índice plasticidad, IP: | 0 | % | [7 empty] | FALSE | FALSE |  |  | Pasa tamiz Nº 200 (0,080 mm): | 6.3 | %
[10 empty] | FALSE | FALSE |  |  | D60: | 42.70142 | mm
[10 empty] | FALSE | FALSE |  |  | D30: | 12.5 | mm
[10 empty] | FALSE | FALSE |  |  | D10 (diámetro efectivo): | 0.2712195 | mm
[10 empty] | FALSE | FALSE |  |  | Coeficiente de uniformidad (Cu): | 157.4423
[10 empty] | TRUE | FALSE |  |  | Grado de curvatura (Cc): | 13.49139
[10 empty] | FALSE | FALSE
[10 empty] | TRUE | FALSE |  |  | Retenido | Retenido
[10 empty] | FALSE | FALSE |  |  | acumulado (%) | parcial (%)
[11 empty] | FALSE |  |  | 0 | 0
[14 empty] | 0 | 0
[14 empty] | 14.6 | 14.6
[6 empty] | No |  |  |  | FALSE | FALSE |  |  | 24.6 | 10
[10 empty] | FALSE | FALSE |  |  | 45.7 | 21.1
[10 empty] | FALSE | FALSE |  |  | 55.8 | 10.1
[10 empty] | TRUE | FALSE |  |  | 60.3 | 4.5
[10 empty] | FALSE | FALSE |  |  | 70 | 9.7
[10 empty] | FALSE | FALSE |  |  | 72.8 | 2.8
[10 empty] | FALSE | FALSE |  |  | 75.6 | 2.8
[6 empty] | Suelo de partículas gruesas.( Nomenclatura con símbolo doble). | [7 empty] | 78.4 | 2.8
[6 empty] | Grava | mal graduada con limo con arena |  | GP GM | Grava mal graduada con limo con arena GP GM |  |  |  | 81.6 | 3.2
[14 empty] | 83.1 | 1.5
[14 empty] | 87.8 | 4.7
[14 empty] | 91.9 | 4.1
[14 empty] | 93.7 | 1.8
Note on B2: Tamices: Se han puesto los tamices que la norma UNE 103101/95 considera que pueden ser idóneos.
Note on C2: Se introducen los porcentajes que pasan por cada tamiz; no es necesario poner el porcentaje cuando este es igual al 100%

## Suelos
Sondeo / cata: | 1 | 2 | 1 | 1
Profundidad inicial (m): | 0.75 | 2.2 | 2.7 | 4 |  |  | Datos para las rectas del ábaco de Casagrande
Profundidad final (m): | 1.35 | 2.4 | 3 | 4.2 |  |  | -7.2 | 0
Profundidad media (m): | 1.05 | 2.3 | 2.85 | 4.1 |  |  | 82.8 | 100
Tamiz | Granulometría 1 | Granulometría 2 | Granulometría 3 | Granulometría 4 | Granulometría 5 |  | 20 | 0
(mm) | Pasa (%): | Pasa (%): | Pasa (%): | Pasa (%): | Pasa (%): |  | 25.48 | 4.0004
100 | 100 | 100 | 100 | 100 |  |  | 100 | 58.4
80 | 100 | 100 | 100 | 100
63 | 100 | 100 | 100 | 100 |  |  | 4 | 10 | 7
50 | 100 | 100 | 100 | 100 |  |  | 4 | 25 | 7
40 | 100 | 100 | 100 | 100 |  |  |  | 30 | 7
25 | 100 | 100 | 100 | 100
20 | 100 | 100 | 100 | 100 |  |  | 50 | 0
12.5 | 100 | 100 | 100 | 100 |  |  | 50 | 60
10 | 100 | 100 | 100 | 100
6.3 | 100 | 100 | 100 | 100 |  |  | 30 | 8
5 | 99.8 | 99 | 99.7 | 99.3 |  |  | 30 | 20
2 | 97.8 | 92.8 | 98.3 | 96.3
1.25 | 91.3 | 81 | 95 | 86.7 |  |  | Datos para la recta del criterio de
0.4 | 75 | 62.7 | 78.9 | 66.5 |  |  | colapsabilidad de Gibbs
0.16 | 69.2 | 57.4 | 71.1 | 59.8 |  |  | 0 | 38.5
0.08 | 64.4 | 53.3 | 62.2 | 54.9 |  |  | 2.6 | 1.29935
LL (%) | 41 | 41 | 37 | 39
LP (%) | 17.6 | 18.6 | 17.1 | 17
IP (%) | 23.4 | 22.4 | 19.9 | 22
Humedad natural (%) | 18.32 | 17.66 |  | 19.36 | 20.02
Densidad seca (gr/cm3) | 1.81 | 1.84 |  | 1.81 | 1.79
H/LL | 0.4468293 | 0.4307317 |  | 0.4964103
H/LP | 1.040909 | 0.9494624 |  | 1.138824
Colapsabilidad | No colapsable | No colapsable |  | No colapsable
| 1.25847 | 1.25847 | 1.325178 | 1.290963
Marcador | Rombo | Cuadrado | Círculo | Triángulo | Cruz | Plasticidad (arcillas) o compacidad (limos): Baja: LL < 30; Media: 30 < LL < 50; Alta: LL > 50
Indice de consistencia
Ic (C.R.)= | 0.9692308 | 1.041964 |  | 0.8927273
Indice de liquidez
IL= | 0.03076923 | -0.04196429 |  | 0.1072727
Indice de compresión
Cc= | 0.279 | 0.279 | 0.243 | 0.261
Contracción lineal
CL (%)= | 10.98592 | 10.51643 | 9.342723 | 10.32864
OH ó MH
CH
CL
ML ú OL
CL - ML
ML
Línea A
Línea B
Suelo no colapsable
Suelo colapsable
Note on B8: Tamices: Se han puesto los tamices que la norma UNE 103101/95 considera que pueden ser idóneos.
Note on B35: Criterio de Gibbs, Si la densidad seca es inferior a 2.6/(1+0.026*LL) tenemos un suelo colapsable. En la línea inferior valor de la densidad seca a partir de la cual un suelo con el límite líquido que presenta esta muestra sería colapsable, en gr/cm3.
Note on B45: Valor teórico; para aproximaciones iniciales.
Note on B47: Valor teórico; para aproximaciones iniciales.

## curriculo
Septiembre 2005. Para ver una versión actualizada de mi currículo puedes visitar mi página.
Jordi González Boada | 1 | Enero
Teléfono 661 26 46 98 | 2 | Febrero
geologo@jordigonzalezboada.com | 3 | Marzo
| 4 | Abril
| 5 | Mayo
Jordi González Boada Geólogo | 6 | Junio
| 7 | Julio
| 8 | Agosto
Datos personales | 9 | Septiembre
| 10 | Octubre
Fecha de nacimiento: 11 de febrero de 1972. | 11 | Noviembre
Lugar de nacimiento: Barcelona. | 12 | Diciembre
Carnet de conducir B1.
C.I. 138 escala Cattell (95 percentiles).
Títulos oficiales (resumen)
1992/98 Licenciado en Ciencias Geológicas. Universidad de Granada.
Colegiado del Ilustre Colegio Oficial de Geólogos de Andalucía nº 230.
Datos profesionales
ALN Geotecnia, S.C.A. Geólogo. Elaboración de estudios geotécnicos. 2004 – 2005.
SOLTEST 2002, S.L. Geólogo. Director Técnico. Responsable de calidad. Acreditación del laboratorio en GTL: referencia 07033GTL/04(B). Elaboración de estudios geotécnicos y testificación de sondeos y calicatas para GEOSCAN, Geología aplicada, S.L. 2003 – 2004.
SOLTEST 2002, S.L. Geólogo. Responsable de área GTL. Responsable de calidad. Acreditación del laboratorio en GTL. Elaboración de estudios geotécnicos y testificación de sondeos para GEOSCAN, Geología aplicada, S.L. 2003.
GEOSCAN Geología aplicada, S.L. Geólogo. Elaboración de estudios geotécnicos, testificación de sondeos y calicatas. 2003.
TCO Tecnontinyent, S.L. Geólogo. Responsable de calidad. Creación y puesta en marcha del departamento de geotecnia. Elaboración de estudios geotécnicos, testificación de sondeos y calicatas. 2002 – 2003.
Servicios de Control e Inspección S.A. (SCI S.A.), Delegación Canaria. Geólogo. Elaboración de estudios geotécnicos, testificación de sondeos y ensayos sobre muestras. 2001 – 2002.
Cemosa: Ensayos de campo y laboratorio en la construcción de la Autopista del Sol. 2001.
Formación complementaria
· 2003 Curso de “Especialista en Ensayos de Laboratorio de Geotecnia y Viales” (30 horas). I.C.O.G.
· 2001 Master en "Dirección General de Empresas" (850 horas). Sobresaliente. Escuela Internacional de Negocios (CEREM).
· 2001 Master "Gestión Medioambiental y Auditorías" (550 horas). Sobresaliente. International University Study Center (IUSC-ADA).
· 2001 Diploma de Impacto Ambiental. Institut Català de Noves Professions (Generalitat de Catalunya).
· 2001 Curso de "Urbanismo y Ordenación del territorio" (20 horas) I.C.O.G.
· 1999 Curso de "Ingeniería Geotécnica de Túneles" (20 horas) I.C.O.G.
· 1998 Curso de "Evaluación de Impacto Ambiental" (20 horas) I.C.O.G.
Otros conocimientos
Informática:
· Sistemas operativos: Windows, Dos, BeOS, QNX, Linux.
· Ofimática: MsOffice, StarOffice, Word Perfect Office, Open Office.
· Tratamiento de imágenes: Photoshop, Corel Photo Paint, Paint Shop Pro, Gimp,...
· Internet: diseño de páginas web, navegadores, correo electrónico,...
Página web: http://www.jordigonzalezboada.com
Idiomas:
· Inglés hablado, traducido y escrito nivel medio.
· Catalán hablado, traducido y escrito nivel bilingüe.
Jordi González Boada - Teléfono 661 26 46 98
geologo@jordigonzalezboada.com